## 概要(どぶ漬け)
ホウ酸塩防腐防蟻剤-濃度算定シート ２ (小規模どぶ漬け処理)
2022-10-13
制作 : 矢野設計室
愛知県瀬戸市平町 3-51
shopk@yanoss.jp
skype : tirolhaus
[概要] | ホウ酸塩どぶ漬け処理で、高濃度の木材防腐防蟻処理を検討されている方の支援に、dot水溶液や木材浸透濃度の算定シートを作成し、参考にする世界の濃度基準情報と共に、「ティンボアPCO」ご購入ユーザーの方々に提供しています。
作業に使用するのdot水量やDOT粉重量の算定し、処理濃度を確認します。
※dot水濃度12％前後になるように入力していますが、濃度を濃くしたほうが浸透や乾燥時間が短縮されますので、作業に合わせ変更してください。
※どぶ漬け槽(ふね)の各サイズは作業性に合わせて調整してください。
[準備]
1) | どぶ漬け用槽(ふね)の製作
| [材料] | 本体 | コンパネ、道板、など
|  | シート | ブルーシート(厚手防水シート)
|  | 飼木 | 木材/SUS:□-20x40 程度
|  | 浮上り防止用重し | CB、木材
|  | 重し固定 | 金属製チェーン
2) | 作業用の道具
|  | 重量測定 | デジタル体重計 ※小数点2桁表示
|  | 水温測定 | 水温計
| ※ | 湯沸し | 投げ込みヒーター(温度調整付) |  | 12,000円程度から
[どぶ漬け作業]
どぶ漬け用槽(ふね)は、木材処理状況によりサイズや材質をを検討してください。
処理時間はかかりますが、少量のdot粉使用や保管を考慮し、10～12％以下のdot水溶液でどぶ漬け処理を推奨。
冬季など処理液の温度を上げる場合には、比較的コストの低い温度調整付投げ込みヒーターで加熱してください。
※計算値の入力方法や建築基準、濃度参考資料などは、「ホウ酸塩濃度算定シート(dotsheet.xls)」を参照してください。

## 4寸角-2本
ホウ酸塩濃度算定シート ２-1 (４寸角 1･2本)
※色付きセル数値を調整してください。
[ どぶ漬け処理：4寸角土台 1･2本 ]
|  |  | 含浸dot濃度= | 2.5 | kg/㎥ ≧ | 2.5kg/㎥ ※イエシロアリ毒性閾値基準濃度
|  |  | 作業dot水量： | 90 | ℓ
|  |  | dot粉： | 12 | kg
|  |  | dot水濃度= | 13.33333 | ％
|  |  | 注水h = | 17 | cm | ( ※ | 2 | 本 どぶ漬け時 )
|  |  | ( A： | 3 | cm )
≦
|  |  | 減水高さ B： | 1.9 | cm
[注意事項]
※異なる樹種・含水率の土台を同時にどぶ漬けすると、個々のdot溶水液の吸収量が異なります。
----------------------------------------------------------------------------------------
[計算式]
|  | ふね | L : | 430 | cm | 表面積 (水面) | 1.203 | ㎡ |  | 74.81297 | mm + | 95.7606 | mm
|  | 〃 | W : | 30 | cm |  |  |  |  | dot水h |  | 木材による高さUP
|  | 重し | 箇所： | 3 |  | ※実寸を入力してください。
|  | 〃 | W : | 10 | cm
|  | 〃 | L : | 29 | cm
|  | 飼木 | H: | 2 | cm
|  | ※飼木(SUS-20x40)は空洞のため参入しない |  |  |  | 木材表面積 | 1.9488 | ㎡／本 | →木口除く | 1.92 | ㎡/本
[6 empty] | 材積 | 0.0576 | ㎥／本
|  | 処理木材 | W: | 12 | cm
|  |  | H: | 12 | cm
|  |  | L: | 400 | cm
|  |  | 数量: | 2 | 本
|  |  | 13.33% | (w/v)dot水溶液
|  |  |  | dot水溶液 比重= | 1.038095
|  |  |  | ※ホウ酸塩 比重= | 1.4
[dot水吸収重量から処理木材の含浸濃度を確認]
[5 empty] | どぶ漬け槽(ふね)から引上げた木材重量を確認 → | dot水含浸重量 | 1.2 | kg／本
[6 empty] | ( dot水量 | 1.155963 | ℓ／本 )
↓
|  |  |  | 浸透処理濃度= | 2.5 | ≦ | 2.675841 | kg/㎥

## 4寸角-4本4
ホウ酸塩濃度算定シート ２-2 (４寸角～4本)
※色付きセル数値を調整してください。
[ どぶ漬け処理：4寸角土台～4本 ]
|  |  | 含浸dot濃度= | 2.5 | kg/㎥ ≧ | 2.5kg/㎥ ※イエシロアリ毒性閾値基準濃度
|  |  | 作業dot水量： | 160 | ℓ
|  |  | dot粉： | 20 | kg
|  |  | dot水濃度= | 12.5 | ％
|  |  | 注水h = | 32.4 | cm | ( ※ | 4 | 本 どぶ漬け時 )
|  |  | ( A： | 4.4 | cm )
≦
|  |  | 減水高さ B： | 3.8 | cm
[注意事項]
※異なる樹種・含水率の土台を同時にどぶ漬けすると、個々のdot溶水液の吸収量が異なります。
----------------------------------------------------------------------------------------
[計算式]
|  | ふね | L : | 430 | cm | 表面積 (水面) | 1.203 | ㎡ |  | 133.0008 | mm + | 191.5212 | mm
|  | 〃 | W : | 30 | cm |  |  |  |  | dot水h |  | 木材による高さUP
|  | 重し | 箇所： | 3 |  | ※実寸を入力してください。
|  | 〃 | W : | 10 | cm
|  | 〃 | L : | 29 | cm
|  | 飼木 | H: | 2 | cm
|  | ※飼木(SUS-20x40)は空洞のため参入しない |  |  |  | 木材表面積 | 1.9488 | ㎡／本 | →木口除く | 1.92 | ㎡/本
[6 empty] | 材積 | 0.0576 | ㎥／本
|  | 処理木材 | W: | 12 | cm
|  |  | H: | 12 | cm
|  |  | L: | 400 | cm
|  |  | 数量: | 4 | 本
|  |  | 12.5% | (w/v)dot水溶液
|  |  |  | dot水溶液 比重= | 1.035714
|  |  |  | ※ホウ酸塩 比重= | 1.4
[dot水吸収重量から処理木材の含浸濃度を確認]
[5 empty] | どぶ漬け槽(ふね)から引上げた木材重量を確認 → | dot水含浸重量 | 1.2 | kg／本
[6 empty] | ( dot水量 | 1.158621 | ℓ／本 )
↓
|  |  |  | 浸透処理濃度= | 2.5 | ≦ | 2.514368 | kg/㎥

## 4寸角-6本
ホウ酸塩濃度算定シート ２-3 (４寸角～6本)
※色付きセル数値を調整してください。
[ どぶ漬け処理：4寸角土台～6本 ]
|  |  | 含浸dot濃度= | 2.5 | kg/㎥ ≧ | 2.5kg/㎥ ※イエシロアリ毒性閾値基準濃度
|  |  | 作業dot水量： | 220 | ℓ
|  |  | dot粉： | 30 | kg
|  |  | dot水濃度= | 13.63636 | ％
|  |  | 注水h = | 32 | cm | ( ※ | 6 | 本 どぶ漬け時 )
|  |  | ( A： | 4 | cm )
≦
|  |  | 減水高さ B： | 3.6 | cm
[注意事項]
※異なる樹種・含水率の土台を同時にどぶ漬けすると、個々のdot溶水液の吸収量が異なります。
----------------------------------------------------------------------------------------
[計算式]
|  | ふね | L : | 430 | cm | 表面積 (水面) | 1.762 | ㎡ |  | 124.8581 | mm + | 196.1407 | mm
|  | 〃 | W : | 43 | cm |  |  |  |  | dot水h |  | 木材による高さUP
|  | 重し | 箇所： | 3 |  | ※実寸を入力してください。
|  | 〃 | W : | 10 | cm
|  | 〃 | L : | 29 | cm
|  | 飼木 | H: | 2 | cm
|  | ※飼木(SUS-20x40)は空洞のため参入しない |  |  |  | 木材表面積 | 1.9488 | ㎡／本 | →木口除く | 1.92 | ㎡/本
[6 empty] | 材積 | 0.0576 | ㎥／本
|  | 処理木材 | W: | 12 | cm
|  |  | H: | 12 | cm
|  |  | L: | 400 | cm
|  |  | 数量: | 6 | 本
|  |  | 13.64% | (w/v)dot水溶液
|  |  |  | dot水溶液 比重= | 1.038961
|  |  |  | ※ホウ酸塩 比重= | 1.4
[dot水吸収重量から処理木材の含浸濃度を確認]
[5 empty] | どぶ漬け槽(ふね)から引上げた木材重量を確認 → | dot水含浸重量 | 1.1 | kg／本
[6 empty] | ( dot水量 | 1.05875 | ℓ／本 )
↓
|  |  |  | 浸透処理濃度= | 2.5 | ≦ | 2.50651 | kg/㎥

## 4寸角-8本
ホウ酸塩濃度算定シート ２-4 (４寸角～8本)
※色付きセル数値を調整してください。
[ どぶ漬け処理：4寸角土台 1･2本 ]
|  |  | 含浸dot濃度= | 2.5 | kg/㎥ ≧ | 2.5kg/㎥ ※イエシロアリ毒性閾値基準濃度
|  |  | 作業dot水量： | 300 | ℓ
|  |  | dot粉： | 40 | kg
|  |  | dot水濃度= | 13.33333 | ％
|  |  | 注水h = | 32.7 | cm | ( ※ | 8 | 本 どぶ漬け時 )
|  |  | ( A： | 4.7 | cm )
≦
|  |  | 減水高さ B： | 3.9 | cm
[注意事項]
※異なる樹種・含水率の土台を同時にどぶ漬けすると、個々のdot溶水液の吸収量が異なります。
----------------------------------------------------------------------------------------
[計算式]
|  | ふね | L : | 430 | cm | 表面積 (水面) | 2.321 | ㎡ |  | 129.2546 | mm + | 198.5351 | mm
|  | 〃 | W : | 56 | cm |  |  |  |  | dot水h |  | 木材による高さUP
|  | 重し | 箇所： | 3 |  | ※実寸を入力してください。
|  | 〃 | W : | 10 | cm
|  | 〃 | L : | 29 | cm
|  | 飼木 | H: | 2 | cm
|  | ※飼木(SUS-20x40)は空洞のため参入しない |  |  |  | 木材表面積 | 1.9488 | ㎡／本 | →木口除く | 1.92 | ㎡/本
[6 empty] | 材積 | 0.0576 | ㎥／本
|  | 処理木材 | W: | 12 | cm
|  |  | H: | 12 | cm
|  |  | L: | 400 | cm
|  |  | 数量: | 8 | 本
|  |  | 13.33% | (w/v)dot水溶液
|  |  |  | dot水溶液 比重= | 1.038095
|  |  |  | ※ホウ酸塩 比重= | 1.4
[dot水吸収重量から処理木材の含浸濃度を確認]
[5 empty] | どぶ漬け槽(ふね)から引上げた木材重量を確認 → | dot水含浸重量 | 1.2 | kg／本
[6 empty] | ( dot水量 | 1.155963 | ℓ／本 )
↓
|  |  |  | 浸透処理濃度= | 2.5 | ≦ | 2.675841 | kg/㎥

## 3.5寸角-4本
ホウ酸塩濃度算定シート ２-5 (3.5寸角～4本)
※色付きセル数値を調整してください。
[ どぶ漬け処理：3.5寸角土台～4本 ]
|  |  | 含浸dot濃度= | 2.5 | kg/㎥ ≧ | 2.5kg/㎥ ※イエシロアリ毒性閾値基準濃度
|  |  | 作業dot水量： | 180 | ℓ
|  |  | dot粉： | 20 | kg
|  |  | dot水濃度= | 11.11111 | ％
|  |  | 注水h = | 29.6 | cm | ( ※ | 4 | 本 どぶ漬け時 )
|  |  | ( A： | 4.6 | cm )
≦
|  |  | 減水高さ B： | 3.5 | cm
[注意事項]
※異なる樹種・含水率の土台を同時にどぶ漬けすると、個々のdot溶水液の吸収量が異なります。
----------------------------------------------------------------------------------------
[計算式]
|  | ふね | L : | 430 | cm | 表面積 (水面) | 1.203 | ㎡ |  | 149.6259 | mm + | 146.6334 | mm
|  | 〃 | W : | 30 | cm |  |  |  |  | dot水h |  | 木材による高さUP
|  | 重し | 箇所： | 3 |  | ※実寸を入力してください。
|  | 〃 | W : | 10 | cm
|  | 〃 | L : | 29 | cm
|  | 飼木 | H: | 2 | cm
|  | ※飼木(SUS-20x40)は空洞のため参入しない |  |  |  | 木材表面積 | 1.70205 | ㎡／本 | →木口除く | 1.68 | ㎡/本
[6 empty] | 材積 | 0.0441 | ㎥／本
|  | 処理木材 | W: | 10.5 | cm
|  |  | H: | 10.5 | cm
|  |  | L: | 400 | cm
|  |  | 数量: | 4 | 本
|  |  | 11.11% | (w/v)dot水溶液
|  |  |  | dot水溶液 比重= | 1.031746
|  |  |  | ※ホウ酸塩 比重= | 1.4
[dot水吸収重量から処理木材の含浸濃度を確認]
[5 empty] | どぶ漬け槽(ふね)から引上げた木材重量を確認 → | dot水含浸重量 | 1.1 | kg／本
[6 empty] | ( dot水量 | 1.066154 | ℓ／本 )
↓
|  |  |  | 浸透処理濃度= | 2.5 | ≦ | 2.686203 | kg/㎥

## 3寸角-4本
ホウ酸塩濃度算定シート ２-6 (３寸角～4本)
※色付きセル数値を調整してください。
[ どぶ漬け処理：3寸角大引～4本 ]
|  |  | 含浸dot濃度= | 2.5 | kg/㎥ ≧ | 2.5kg/㎥ ※イエシロアリ毒性閾値基準濃度
|  |  | 作業dot水量： | 180 | ℓ
|  |  | dot粉： | 20 | kg
|  |  | dot水濃度= | 11.11111 | ％
|  |  | 注水h = | 25.7 | cm | ( ※ | 4 | 本 どぶ漬け時 )
|  |  | ( A： | 3.7 | cm )
≦
|  |  | 減水高さ B： | 2.5 | cm
[注意事項]
※異なる樹種・含水率の土台を同時にどぶ漬けすると、個々のdot溶水液の吸収量が異なります。
----------------------------------------------------------------------------------------
[計算式]
|  | ふね | L : | 430 | cm | 表面積 (水面) | 1.203 | ㎡ |  | 149.6259 | mm + | 107.7307 | mm
|  | 〃 | W : | 30 | cm |  |  |  |  | dot水h |  | 木材による高さUP
|  | 重し | 箇所： | 3 |  | ※実寸を入力してください。
|  | 〃 | W : | 10 | cm
|  | 〃 | L : | 29 | cm
|  | 飼木 | H: | 2 | cm
|  | ※飼木(SUS-20x40)は空洞のため参入しない |  |  |  | 木材表面積 | 1.4562 | ㎡／本 | →木口除く | 1.44 | ㎡/本
[6 empty] | 材積 | 0.0324 | ㎥／本
|  | 処理木材 | W: | 9 | cm
|  |  | H: | 9 | cm
|  |  | L: | 400 | cm
|  |  | 数量: | 4 | 本
|  |  | 11.11% | (w/v)dot水溶液
|  |  |  | dot水溶液 比重= | 1.031746
|  |  |  | ※ホウ酸塩 比重= | 1.4
[dot水吸収重量から処理木材の含浸濃度を確認]
[5 empty] | どぶ漬け槽(ふね)から引上げた木材重量を確認 → | dot水含浸重量 | 0.8 | kg／本
[6 empty] | ( dot水量 | 0.7753846 | ℓ／本 )
↓
|  |  |  | 浸透処理濃度= | 2.5 | ≦ | 2.659069 | kg/㎥