## 概要(どぶ漬け塗装)
ホウ酸塩防腐防蟻剤-濃度算定シート ３ (どぶ漬け塗装)
2022-10-13
制作 : 矢野設計室
愛知県瀬戸市平町 3-51
shopk@yanoss.jp
skype : tirolhaus
[概要] | 構造材用に製作したどぶ漬け槽(ふね)の活用に、処理木材をどぶ漬け直後に引き上げて塗装する方法で、根太や間柱など小断面の木材dot処理に利用します。
浸透濃度は、dot水にどぶ漬け後に増えた木材の重量から計算します。
小断面の木材は、15～20％前後の刷毛塗りで推奨する木材濃度( kg/㎥ )を得ることができるため、刷毛塗りより効率良く防腐防蟻処理ができます。
どぶ漬け塗装では木材引上げ後に刷毛塗りよりも多くのdot水溶液が表面に付着するため、乾燥時間が増しますが、下記の多くの利点が考えられます。
※１本ずつふねにつけることもできますが、dot水が多く必要になるため、本シートでは300mm幅のふねで複数の木材を１列に入れて計算しています。
| ・ | 塗布作業より時間が短縮できる
| ・ | むらのないdot水溶液の塗布
| ・ | 間柱などのdot処理は、外壁大壁廻りのカビの発生を防ぐ
※省エネ基準により外壁廻りの断熱材が増し、熱橋部分に結露が生じます。
| ・ | 正確なdot処理方法としてのどぶ漬けを、会社の宣伝UPとしてアピール
※どぶ漬け槽(ふね)の各サイズ(*)は作業性に合わせて調整
※計算値の入力方法や建築基準、濃度参考資料などは、「ホウ酸塩濃度算定シート(dotsheet.xls)」を参照してください。

## 45x45
ホウ酸塩防腐防蟻剤-濃度算定シート ３-1 (どぶ漬け塗装)
※色付きセル数値を調整してください。
t=45mm以下の木材は、10～12％のdot水溶液で処理作業を行うことができます。
[ どぶ漬け塗布処理：根太など ]
|  | dot水量= | 60 | ℓ
|  | dot粉= | 6 | kg
|  | dot水濃度= | 10 | ％
| ふね | L : | 430 | cm
|  | W : | 30 | cm |  |  |  | ふねの面積= | 1.29 | ㎡
|  | 注水h = | 7.79 | cm |  |  |  |  | 46.51163 | mm + | 31.39535 | mm
[9 empty] | dot水h |  | 木材による高さUP
※飼木は空洞のため参入に含みません
[計算式]
| 処理木材 | W: | 4.5 | cm | ※実寸を入力してください。
|  | H: | 4.5 | cm
|  | L: | 400 | cm | 木材表面積 | 0.72405 | ㎡／本
|  | 数量: | 5 | 本 | 材積 | 0.0081 | ㎥／本
|  |  | dot水溶液 比重= | 1.028571
|  |  | ※ホウ酸塩 比重= | 1.4
[処理に使用したdot水の濃度を算定]
|  |  |  | どぶ漬け槽(ふね)から引上げた木材重量を確認 → | dot水含浸重量 | 0.1 | kg／本
[5 empty] | ( dot水量 | 0.09722222 | ℓ／本 )
↓
|  |  | ※DOT換算濃度= | 1 | ≦ | 1.200274 | kg/㎥
(JAS基準=1.2kg/㎥BAE)

## 45x105
ホウ酸塩防腐防蟻剤-濃度算定シート ３-2 (どぶ漬け塗装)
※色付きセル数値を調整してください。
t=45mm以下の木材は、10～12％のdot水溶液で処理作業を行うことができます。
[ どぶ漬け塗布処理：根太など ]
|  | dot水量= | 80 | ℓ
|  | dot粉= | 10 | kg
|  | dot水濃度= | 12.5 | ％
| ふね | L : | 430 | cm
|  | W : | 30 | cm |  |  |  | ふねの㎡= | 1.29
|  | 注水h = | 13.52 | cm |  |  |  |  | 62.0155 | mm + | 73.25581 | mm
[9 empty] | dot水h |  | 木材による高さUP
※飼木は空洞のため参入に含みません
[計算式]
| 処理木材 | W: | 4.5 | cm | ※実寸を入力してください。
|  | H: | 10.5 | cm
|  | L: | 400 | cm | 表面積 | 1.20945 | ㎡／本
|  | 数量: | 5 | 本 | 材積 | 0.0189 | ㎥／本
|  |  | dot水溶液 比重= | 1.035714
|  |  | ※ホウ酸塩 比重= | 1.4
3
[処理に使用したdot水の濃度を算定]
|  |  |  | どぶ漬け槽(ふね)から引上げた木材重量を確認 → | dot水含浸重量 | 0.18 | kg／本
[5 empty] | ( dot水量 | 0.1737931 | ℓ／本 )
↓
|  |  | ※DOT換算濃度= | 1 | ≦ | 1.149425 | kg/㎥
(JAS基準=1.2kg/㎥BAE)

## 90x90
ホウ酸塩防腐防蟻剤-濃度算定シート ３-3 (どぶ漬け塗装)
※色付きセル数値を調整してください。
t=45mm以下の木材は、10～12％のdot水溶液で処理作業を行うことができます。
[ どぶ漬け塗布処理：根太など ]
|  | dot水量= | 90 | ℓ
|  | dot粉= | 18 | kg
|  | dot水濃度= | 20 | ％
| ふね | L : | 430 | cm
|  | W : | 30 | cm |  |  |  | ふねの㎡= | 1.29
|  | 注水h = | 12 | cm |  |  |  |  | 69.76744 | mm + | 50.23256 | mm
[9 empty] | dot水h |  | 木材による高さUP
※飼木は空洞のため参入に含みません
[計算式]
| 処理木材 | W: | 9 | cm | ※実寸を入力してください。
|  | H: | 9 | cm
|  | L: | 400 | cm | 表面積 | 1.4562 | ㎡／本
|  | 数量: | 2 | 本 | 材積 | 0.0324 | ㎥／本
|  |  | dot水溶液 比重= | 1.057143
|  |  | ※ホウ酸塩 比重= | 1.4
[処理に使用したdot水の濃度を算定]
|  |  |  | どぶ漬け槽(ふね)から引上げた木材重量を確認 → | dot水含浸重量 | 0.2 | kg／本
[5 empty] | ( dot水量 | 0.1891892 | ℓ／本 )
↓
|  |  | ※DOT換算濃度= | 1 | ≦ | 1.167835 | kg/㎥
(JAS基準=1.2kg/㎥BAE)

## 105 105
ホウ酸塩防腐防蟻剤-濃度算定シート ３-4 (どぶ漬け塗装)
※色付きセル数値を調整してください。
t=45mm以下の木材は、10～12％のdot水溶液で処理作業を行うことができます。
[ どぶ漬け塗布処理：根太など ]
|  | dot水量= | 90 | ℓ
|  | dot粉= | 18 | kg
|  | dot水濃度= | 20 | ％
| ふね | L : | 430 | cm
|  | W : | 30 | cm |  |  |  | ふねの㎡= | 1.29
|  | 注水h = | 13.81 | cm |  |  |  |  | 69.76744 | mm + | 68.37209 | mm
[9 empty] | dot水h |  | 木材による高さUP
※飼木は空洞のため参入に含みません
[計算式]
| 処理木材 | W: | 10.5 | cm | ※実寸を入力してください。
|  | H: | 10.5 | cm
|  | L: | 400 | cm | 表面積 | 1.70205 | ㎡／本
|  | 数量: | 2 | 本 | 材積 | 0.0441 | ㎥／本
|  |  | dot水溶液 比重= | 1.057143
|  |  | ※ホウ酸塩 比重= | 1.4
[処理に使用したdot水の濃度を算定]
|  |  |  | どぶ漬け槽(ふね)から引上げた木材重量を確認 → | dot水含浸重量 | 0.26 | kg／本
[5 empty] | ( dot水量 | 0.2459459 | ℓ／本 )
↓
|  |  | ※DOT換算濃度= | 1 | ≦ | 1.115401 | kg/㎥
(JAS基準=1.2kg/㎥BAE)

## 120x120
ホウ酸塩防腐防蟻剤-濃度算定シート ３-5 (どぶ漬け塗装)
※色付きセル数値を調整してください。
t=45mm以下の木材は、10～12％のdot水溶液で処理作業を行うことができます。
[ どぶ漬け塗布処理：根太など ]
|  | dot水量= | 80 | ℓ
|  | dot粉= | 16 | kg
|  | dot水濃度= | 20 | ％
| ふね | L : | 430 | cm
|  | W : | 30 | cm |  |  |  | ふねの㎡= | 1.29
|  | 注水h = | 15.13 | cm |  |  |  |  | 62.0155 | mm + | 89.30233 | mm
[9 empty] | dot水h |  | 木材による高さUP
※飼木は空洞のため参入に含みません
[計算式]
| 処理木材 | W: | 12 | cm | ※実寸を入力してください。
|  | H: | 12 | cm
|  | L: | 400 | cm | 表面積 | 1.9488 | ㎡／本
|  | 数量: | 2 | 本 | 材積 | 0.0576 | ㎥／本
|  |  | dot水溶液 比重= | 1.057143
|  |  | ※ホウ酸塩 比重= | 1.4
[処理に使用したdot水の濃度を算定]
|  |  |  | どぶ漬け槽(ふね)から引上げた木材重量を確認 → | dot水含浸重量 | 0.35 | kg／本
[5 empty] | ( dot水量 | 0.3310811 | ℓ／本 )
↓
|  |  | ※DOT換算濃度= | 1 | ≦ | 1.149587 | kg/㎥
(JAS基準=1.2kg/㎥BAE)